## Sheet1
| 一社 日本海事検定協会 |  |  | Brand: NKKK
大阪理化学分析センター
| 委嘱者 | Delegate, Consignment
| 試料名 | Sample name
| 試料提供者 | Provider of samples
| 備考 | 申込日 Date of application
| 項目 | item | 単位 | unit | 結果 | results | 試験方法 | Test Method
1 | 反応 | reaction | ー | ー | 中性 | Neutral pH |  | JIS K 2252
2 | 引火点 | Flash point (PMCC) | ℃ | ℃ | 40以下 | less 40 |  | JIS K 2265-3
3 | 動粘度 | Kinematic viscosity(50℃） | mm2/s | mm2/s | 1.11 |  |  | JIS K 2283
4 | 流動点 | Flow point | ℃ | ℃ | -20.0 |  |  | JIS K 2269
5 | 残留炭素分 | Carbon residue | 質量分率％ | Mass fraction | 0.56 |  |  | JIS K 2270-2
6 | 水分 | moisture | 体積分率％ | Volume fraction | 0.40 |  |  | JIS K 2275-1
7 | 灰分 | Ash | 質量分率％ | Mass fraction | 0.005 |  |  | JIS K 2272
8 | 硫黄分 | Sulfur | 質量分率％ | Mass fraction | 0.014 |  |  | JIS K 2541-6
9 | 総発熱量 | Total calorific value | J/g |  | 43.270 |  |  | JIS K 2279
10 | 無機塩素分 | Inorganic chlorine | 質量分率％ | Mass fraction | 0.0001 |  |  | AgNO3 titration method